## Sheet1
class | Cr | Cu | Fe | Mg | Mn | Si | Ti | Zn | Zr | Ni | V | O | A | T4 | T5 | T6 | T7 | stress-relieved by stretching | AHT | UTS | YS | EL
7001-A | 0.265 | 2.1 | 0.2 | 3 | 0.1 | 0.175 | 0.1 | 7.4 | 0 | 0 | 0 | 0 | 1 | 0 | 0 | 0 | 0 | 0 | 0 | 255 | 150 | 14
7001-T651 | 0.265 | 2.1 | 0.2 | 3 | 0.1 | 0.175 | 0.1 | 7.4 | 0 | 0 | 0 | 0 | 0 | 0 | 0 | 1 | 0 | 1 | 1 | 675 | 625 | 9
7001-T75 | 0.265 | 2.1 | 0.2 | 3 | 0.1 | 0.175 | 0.1 | 7.4 | 0 | 0 | 0 | 0 | 0 | 0 | 0 | 0 | 1 | 1 | 0 | 580 | 495 | 12
7003-T5 | 0.1 | 0.1 | 0.175 | 0.75 | 0.15 | 0.15 | 0.1 | 5.75 | 0.15 | 0 | 0 | 0 | 0 | 0 | 1 | 0 | 0 | 0 | 0 | 310 | 260 | 10
7003-T6 | 0.1 | 0.1 | 0.175 | 0.75 | 0.15 | 0.15 | 0.1 | 5.75 | 0.15 | 0 | 0 | 0 | 0 | 0 | 0 | 1 | 0 | 0 | 0 | 390 | 310 | 11
7004-T6 | 0.025 | 0.025 | 0.175 | 1.5 | 0.45 | 0.125 | 0.025 | 4.2 | 0.15 | 0 | 0 | 0 | 0 | 0 | 0 | 1 | 0 | 0 | 0 | 480 | 440 | 14
7005-A | 0.13 | 0.05 | 0.2 | 1.4 | 0.45 | 0.175 | 0.035 | 4.5 | 0.14 | 0 | 0 | 0 | 1 | 0 | 0 | 0 | 0 | 0 | 0 | 195 | 80 | 20
7005-T5 | 0.13 | 0.05 | 0.2 | 1.4 | 0.45 | 0.175 | 0.035 | 4.5 | 0.14 | 0 | 0 | 0 | 0 | 0 | 1 | 0 | 0 | 0 | 0 | 400 | 350 | 15
7005-T53 | 0.13 | 0.05 | 0.2 | 1.4 | 0.45 | 0.175 | 0.035 | 4.5 | 0.14 | 0 | 0 | 0 | 0 | 0 | 1 | 0 | 0 | 1 | 1 | 390 | 340 | 10
7005-T6 | 0.13 | 0.05 | 0.2 | 1.4 | 0.45 | 0.175 | 0.035 | 4.5 | 0.14 | 0 | 0 | 0 | 0 | 0 | 0 | 1 | 0 | 0 | 0 | 380 | 310 | 12
7009-A | 0.175 | 0.95 | 0.1 | 2.5 | 0.05 | 0.1 | 0.1 | 6 | 0 | 0 | 0 | 0 | 1 | 0 | 0 | 0 | 0 | 0 | 0 | 185 | 80 | 20
7009-T6 | 0.175 | 0.95 | 0.1 | 2.5 | 0.05 | 0.1 | 0.1 | 6 | 0 | 0 | 0 | 0 | 0 | 0 | 0 | 1 | 0 | 0 | 0 | 480 | 430 | 10
7010-T6 | 0.025 | 1.75 | 0.075 | 2.35 | 0.05 | 0.06 | 0.03 | 6.2 | 0.13 | 0.025 | 0 | 0 | 0 | 0 | 0 | 1 | 0 | 0 | 0 | 590 | 530 | 4
7010-T651 | 0.025 | 1.75 | 0.075 | 2.35 | 0.05 | 0.06 | 0.03 | 6.2 | 0.13 | 0.025 | 0 | 0 | 0 | 0 | 0 | 1 | 0 | 1 | 1 | 580 | 540 | 3.9
7010-T73 | 0.025 | 1.75 | 0.075 | 2.35 | 0.05 | 0.06 | 0.03 | 6.2 | 0.13 | 0.025 | 0 | 0 | 0 | 0 | 0 | 0 | 1 | 0 | 1 | 520 | 410 | 6.8
7010-T7351 | 0.025 | 1.75 | 0.075 | 2.35 | 0.05 | 0.06 | 0.03 | 6.2 | 0.13 | 0.025 | 0 | 0 | 0 | 0 | 0 | 0 | 1 | 1 | 1 | 520 | 420 | 6.7
7010-T74 | 0.025 | 1.75 | 0.075 | 2.35 | 0.05 | 0.06 | 0.03 | 6.2 | 0.13 | 0.025 | 0 | 0 | 0 | 0 | 0 | 0 | 1 | 0 | 1 | 540 | 460 | 6.3
7010-T7451 | 0.025 | 1.75 | 0.075 | 2.35 | 0.05 | 0.06 | 0.03 | 6.2 | 0.13 | 0.025 | 0 | 0 | 0 | 0 | 0 | 0 | 1 | 1 | 1 | 530 | 470 | 6.2
7010-T76 | 0.025 | 1.75 | 0.075 | 2.35 | 0.05 | 0.06 | 0.03 | 6.2 | 0.13 | 0.025 | 0 | 0 | 0 | 0 | 0 | 0 | 1 | 0 | 1 | 580 | 490 | 5.7
7010-T7651 | 0.025 | 1.75 | 0.075 | 2.35 | 0.05 | 0.06 | 0.03 | 6.2 | 0.13 | 0.025 | 0 | 0 | 0 | 0 | 0 | 0 | 1 | 1 | 1 | 570 | 500 | 5.6
7012-T6 | 0.02 | 1 | 0.125 | 2 | 0.115 | 0.075 | 0.05 | 6.15 | 0.14 | 0 | 0 | 0 | 0 | 0 | 0 | 1 | 0 | 0 | 1 | 560 | 520 | 6.5
7014-T6 | 0 | 0.5 | 0.25 | 2.7 | 0.5 | 0.25 | 0.1 | 5.7 | 0.1 | 0.05 | 0 | 0 | 0 | 0 | 0 | 1 | 0 | 0 | 1 | 480 | 430 | 10
7015-T6 | 0.075 | 0.105 | 0.15 | 1.7 | 0.05 | 0.1 | 0.05 | 4.9 | 0.15 | 0 | 0 | 0 | 0 | 0 | 0 | 1 | 0 | 0 | 0 | 530 | 485 | 8
7016-T5 | 0 | 0.725 | 0.06 | 1.1 | 0.015 | 0.05 | 0.015 | 4.5 | 0 | 0 | 0.025 | 0 | 0 | 0 | 1 | 0 | 0 | 0 | 0 | 360 | 315 | 15
7016-T6 | 0 | 0.725 | 0.06 | 1.1 | 0.015 | 0.05 | 0.015 | 4.5 | 0 | 0 | 0.025 | 0 | 0 | 0 | 0 | 1 | 0 | 0 | 0 | 500 | 470 | 10
7017-T6 | 0.175 | 0.1 | 0.225 | 2.5 | 0.275 | 0.175 | 0.075 | 4.6 | 0.175 | 0.05 | 0 | 0 | 0 | 0 | 0 | 1 | 0 | 0 | 0 | 470 | 400 | 10
7018-T6 | 0.1 | 0.1 | 0.225 | 1.1 | 0.325 | 0.175 | 0.075 | 5 | 0.175 | 0.05 | 0 | 0 | 0 | 0 | 0 | 1 | 0 | 0 | 0 | 508 | 458 | 13
7019-T651 | 0.1 | 0.1 | 0.225 | 2 | 0.325 | 0.175 | 0.075 | 4 | 0.175 | 0.05 | 0 | 0 | 0 | 0 | 0 | 1 | 0 | 1 | 1 | 405 | 350 | 10.5
7020-A | 0.225 | 0.1 | 0.2 | 1.2 | 0.275 | 0.175 | 0.025 | 4.5 | 0.14 | 0 | 0 | 0 | 1 | 0 | 0 | 0 | 0 | 0 | 0 | 190 | 120 | 14
7020-T4 | 0.225 | 0.1 | 0.2 | 1.2 | 0.275 | 0.175 | 0.025 | 4.5 | 0.14 | 0 | 0 | 0 | 0 | 1 | 0 | 0 | 0 | 0 | 0 | 360 | 240 | 14
7020-T6 | 0.225 | 0.1 | 0.2 | 1.2 | 0.275 | 0.175 | 0.025 | 4.5 | 0.14 | 0 | 0 | 0 | 0 | 0 | 0 | 1 | 0 | 0 | 0 | 350 | 280 | 10
7020-T652 | 0.225 | 0.1 | 0.2 | 1.2 | 0.275 | 0.175 | 0.025 | 4.5 | 0.14 | 0 | 0 | 0 | 0 | 0 | 0 | 1 | 0 | 1 | 1 | 340 | 275 | 10
7021-T62 | 0.025 | 0.125 | 0.2 | 1.5 | 0.05 | 0.125 | 0.05 | 5.5 | 0.13 | 0 | 0 | 0 | 0 | 0 | 0 | 1 | 0 | 0 | 1 | 420 | 380 | 13
7022-T6 | 0.2 | 0.75 | 0.25 | 3.15 | 0.25 | 0.25 | 0.1 | 4.75 | 0 | 0 | 0 | 0 | 0 | 0 | 0 | 1 | 0 | 0 | 0 | 500 | 420 | 7.8
7023-T6 | 0.2 | 0.75 | 0.25 | 2.5 | 0.35 | 0.25 | 0.05 | 5 | 0 | 0 | 0 | 0 | 0 | 0 | 0 | 1 | 0 | 0 | 0 | 450 | 360 | 12
7024-T6 | 0.2 | 0.05 | 0.2 | 0.75 | 0.35 | 0.15 | 0.05 | 4 | 0 | 0 | 0 | 0 | 0 | 0 | 0 | 1 | 0 | 0 | 0 | 530 | 470 | 6
7024-T651 | 0.2 | 0.05 | 0.2 | 0.75 | 0.35 | 0.15 | 0.05 | 4 | 0 | 0 | 0 | 0 | 0 | 0 | 0 | 1 | 0 | 1 | 1 | 483 | 400 | 10
7026-T6 | 0 | 0.75 | 0.06 | 1.7 | 0.125 | 0.04 | 0.025 | 4.9 | 0.115 | 0 | 0 | 0 | 0 | 0 | 0 | 1 | 0 | 0 | 0 | 520 | 450 | 13
7028-T6 | 0.1 | 0.2 | 0.25 | 1.9 | 0.375 | 0.175 | 0.025 | 4.85 | 0.14 | 0 | 0 | 0 | 0 | 0 | 0 | 1 | 0 | 0 | 0 | 590 | 530 | 10
7029-T5 | 0 | 0.7 | 0.06 | 1.65 | 0.015 | 0.05 | 0.025 | 4.7 | 0 | 0 | 0.025 | 0 | 0 | 0 | 1 | 0 | 0 | 0 | 0 | 430 | 380 | 15
7030-A | 0.02 | 0.3 | 0.15 | 1.25 | 0.025 | 0.1 | 0.015 | 5.35 | 0.015 | 0 | 0 | 0 | 1 | 0 | 0 | 0 | 0 | 0 | 0 | 168 | 62 | 15
7030-T4 | 0.02 | 0.3 | 0.15 | 1.25 | 0.025 | 0.1 | 0.015 | 5.35 | 0.015 | 0 | 0 | 0 | 0 | 1 | 0 | 0 | 0 | 0 | 0 | 319 | 179 | 20
7030-T6 | 0.02 | 0.3 | 0.15 | 1.25 | 0.025 | 0.1 | 0.015 | 5.35 | 0.015 | 0 | 0 | 0 | 0 | 0 | 0 | 1 | 0 | 0 | 0 | 240 | 306 | 9.2
7030-T7 | 0.02 | 0.3 | 0.15 | 1.25 | 0.025 | 0.1 | 0.015 | 5.35 | 0.015 | 0 | 0 | 0 | 0 | 0 | 0 | 0 | 1 | 0 | 0 | 314 | 271 | 7.7
7031-T6 | 0 | 0.05 | 1.1 | 0.05 | 0.25 | 0.15 | 0 | 1.3 | 0 | 0 | 0 | 0 | 0 | 0 | 0 | 1 | 0 | 0 | 0 | 590 | 530 | 7
7032-T6 | 0.2 | 2 | 0.06 | 2 | 0.025 | 0.05 | 0.05 | 6 | 0 | 0 | 0 | 0 | 0 | 0 | 0 | 1 | 0 | 0 | 0 | 540 | 460 | 11
7033-T6 | 0.1 | 1 | 0.15 | 1.75 | 0.05 | 0.075 | 0.05 | 5.1 | 0.115 | 0 | 0.025 | 0 | 0 | 0 | 0 | 1 | 0 | 0 | 0 | 520 | 480 | 12
7034-T6 | 0.1 | 1 | 0.06 | 2.5 | 0.125 | 0.05 | 0 | 11.5 | 0.19 | 0 | 0 | 0 | 0 | 0 | 0 | 1 | 0 | 0 | 0 | 750 | 730 | 8
7035-T6 | 0.025 | 0.175 | 0.125 | 3 | 0.05 | 0.075 | 0.035 | 0 | 0 | 0 | 0 | 0 | 0 | 0 | 0 | 1 | 0 | 0 | 0 | 428 | 369.2 | 12.7
7036-T6 | 0.105 | 2.2 | 0.075 | 2.15 | 0.025 | 0.06 | 0.05 | 8.9 | 0.15 | 0 | 0 | 0 | 0 | 0 | 0 | 1 | 0 | 0 | 0 | 485 | 425 | 10
7037-T7452 | 0.02 | 0.85 | 0.05 | 1.7 | 0.25 | 0.06 | 0.05 | 8.4 | 0.155 | 0 | 0 | 0 | 0 | 0 | 0 | 0 | 1 | 1 | 0 | 490 | 440 | 5
7039-A | 0.2 | 0.05 | 0.2 | 2.8 | 0.25 | 0.15 | 0.05 | 4 | 0 | 0 | 0 | 0 | 1 | 0 | 0 | 0 | 0 | 0 | 0 | 227 | 100 | 22
7039-T6 | 0.2 | 0.05 | 0.2 | 2.8 | 0.25 | 0.15 | 0.05 | 4 | 0 | 0 | 0 | 0 | 0 | 0 | 0 | 1 | 0 | 0 | 0 | 474.2 | 421.2 | 15.1
7039-T61 | 0.2 | 0.05 | 0.2 | 2.8 | 0.25 | 0.15 | 0.05 | 4 | 0 | 0 | 0 | 0 | 0 | 0 | 0 | 1 | 0 | 0 | 1 | 400 | 330 | 14
7039-T64 | 0.2 | 0.05 | 0.2 | 2.8 | 0.25 | 0.15 | 0.05 | 4 | 0 | 0 | 0 | 0 | 0 | 0 | 0 | 1 | 0 | 0 | 0 | 370 | 310 | 7
7040-T7451 | 0.02 | 1.9 | 0.065 | 2.05 | 0.02 | 0.05 | 0.03 | 6.2 | 0.085 | 0 | 0 | 0 | 0 | 0 | 0 | 0 | 1 | 1 | 1 | 455 | 385 | 8
7041-T6 | 0.02 | 0.65 | 0.125 | 1.9 | 0.02 | 0.075 | 0.03 | 6.2 | 0.085 | 0 | 0 | 0 | 0 | 0 | 0 | 1 | 0 | 0 | 0 | 570 | 485 | 12
7042-T6 | 0.025 | 1.6 | 0.1 | 2.4 | 0.3 | 0.1 | 0 | 7.2 | 0.155 | 0 | 0 | 0 | 0 | 0 | 0 | 1 | 0 | 0 | 0 | 590 | 520 | 10
7046-T6 | 0.1 | 0.125 | 0.2 | 1.3 | 0.15 | 0.1 | 0.03 | 7.1 | 0.14 | 0 | 0 | 0 | 0 | 0 | 0 | 1 | 0 | 0 | 0 | 505 | 455 | 10
7047-T7351 | 0.025 | 0.02 | 0.075 | 1.55 | 0.02 | 0.06 | 0.04 | 7.5 | 0.1 | 0 | 0 | 0 | 0 | 0 | 0 | 0 | 1 | 1 | 1 | 585 | 500 | 11
7049-T352 | 0.15 | 1.55 | 0.25 | 2.6 | 0.25 | 0.2 | 0.125 | 7.8 | 0.125 | 0 | 0 | 0 | 0 | 0 | 0 | 0 | 0 | 1 | 1 | 517 | 434 | 11
7049-T6 | 0.15 | 1.55 | 0.25 | 2.6 | 0.25 | 0.2 | 0.125 | 7.8 | 0.125 | 0 | 0 | 0 | 0 | 0 | 0 | 1 | 0 | 0 | 0 | 590 | 500 | 5.7
7049-T7352 | 0.15 | 1.55 | 0.25 | 2.6 | 0.25 | 0.2 | 0.125 | 7.8 | 0.125 | 0 | 0 | 0 | 0 | 0 | 0 | 0 | 1 | 1 | 1 | 517 | 448 | 12
7050-T73510 | 0.02 | 2.3 | 0.075 | 2.25 | 0.05 | 0.06 | 0.03 | 6.2 | 0.115 | 0 | 0 | 0 | 0 | 0 | 0 | 0 | 1 | 1 | 1 | 496 | 434 | 12
7056-T721 | 0 | 1.55 | 0.06 | 1.9 | 0.1 | 0.05 | 0.04 | 9.1 | 0.1 | 0 | 0 | 0 | 0 | 0 | 0 | 0 | 1 | 0 | 1 | 440 | 385 | 10
7056-T751 | 0 | 1.55 | 0.06 | 1.9 | 0.1 | 0.05 | 0.04 | 9.1 | 0.1 | 0 | 0 | 0 | 0 | 0 | 0 | 0 | 1 | 1 | 1 | 510 | 450 | 10
7056-T761 | 0 | 1.55 | 0.06 | 1.9 | 0.1 | 0.05 | 0.04 | 9.1 | 0.1 | 0 | 0 | 0 | 0 | 0 | 0 | 0 | 1 | 0 | 1 | 550 | 530 | 6
7056-T7651 | 0 | 1.55 | 0.06 | 1.9 | 0.1 | 0.05 | 0.04 | 9.1 | 0.1 | 0 | 0 | 0 | 0 | 0 | 0 | 0 | 1 | 1 | 1 | 565 | 540 | 9
7060-T6 | 0.2 | 2.2 | 0.1 | 1.7 | 0.1 | 0.075 | 0.025 | 6.8 | 0.025 | 0 | 0 | 0 | 0 | 0 | 0 | 1 | 0 | 0 | 0 | 505 | 455 | 9
7064-T6 | 0.155 | 2.1 | 0.075 | 2.4 | 0 | 0.06 | 0 | 7.4 | 0.3 | 0 | 0 | 0 | 0 | 0 | 0 | 1 | 0 | 0 | 0 | 500 | 485 | 10
7065-T7451 | 0.02 | 2.1 | 0.04 | 1.65 | 0.02 | 0.03 | 0.03 | 7.7 | 0.1 | 0 | 0 | 0 | 0 | 0 | 0 | 0 | 1 | 1 | 1 | 525 | 460 | 7
7065-T7651 | 0.02 | 2.1 | 0.04 | 1.65 | 0.02 | 0.03 | 0.03 | 7.7 | 0.1 | 0 | 0 | 0 | 0 | 0 | 0 | 0 | 1 | 1 | 1 | 535 | 480 | 8
7068-T6 | 0.025 | 2 | 0.075 | 2.6 | 0.05 | 0.06 | 0.05 | 7.8 | 0.1 | 0 | 0 | 0 | 0 | 0 | 0 | 1 | 0 | 0 | 0 | 698 | 648 | 9
7068-T76 | 0.025 | 2 | 0.075 | 2.6 | 0.05 | 0.06 | 0.05 | 7.8 | 0.1 | 0 | 0 | 0 | 0 | 0 | 0 | 0 | 1 | 0 | 1 | 614 | 572 | 9
7075-A | 0.23 | 1.6 | 0.25 | 2.5 | 0.15 | 0.2 | 0.1 | 5.6 | 0 | 0 | 0 | 0 | 1 | 0 | 0 | 0 | 0 | 0 | 0 | 228 | 103 | 13
7075-T6 | 0.23 | 1.6 | 0.25 | 2.5 | 0.15 | 0.2 | 0.1 | 5.6 | 0 | 0 | 0 | 0 | 0 | 0 | 0 | 1 | 0 | 0 | 0 | 572 | 503 | 11
7075-T6510 | 0.23 | 1.6 | 0.25 | 2.5 | 0.15 | 0.2 | 0.1 | 5.6 | 0 | 0 | 0 | 0 | 0 | 0 | 0 | 1 | 0 | 1 | 1 | 500 | 375 | 13
7075-T73 | 0.23 | 1.6 | 0.25 | 2.5 | 0.15 | 0.2 | 0.1 | 5.6 | 0 | 0 | 0 | 0 | 0 | 0 | 0 | 0 | 1 | 0 | 1 | 510 | 430 | 14
7075-T7351 | 0.23 | 1.6 | 0.25 | 2.5 | 0.15 | 0.2 | 0.1 | 5.6 | 0 | 0 | 0 | 0 | 0 | 0 | 0 | 0 | 1 | 1 | 1 | 570 | 500 | 11
7075-T74 | 0.23 | 1.6 | 0.25 | 2.5 | 0.15 | 0.2 | 0.1 | 5.6 | 0 | 0 | 0 | 0 | 0 | 0 | 0 | 0 | 1 | 0 | 1 | 570 | 500 | 11
7075-T7451 | 0.23 | 1.6 | 0.25 | 2.5 | 0.15 | 0.2 | 0.1 | 5.6 | 0 | 0 | 0 | 0 | 0 | 0 | 0 | 0 | 1 | 1 | 1 | 570 | 500 | 11
7075-T76 | 0.23 | 1.6 | 0.25 | 2.5 | 0.15 | 0.2 | 0.1 | 5.6 | 0 | 0 | 0 | 0 | 0 | 0 | 0 | 0 | 1 | 0 | 1 | 570 | 500 | 11
7076-T61 | 0 | 0.65 | 0.3 | 1.6 | 0.55 | 0.2 | 0.1 | 7.5 | 0 | 0 | 0 | 0 | 0 | 0 | 0 | 1 | 0 | 0 | 0 | 510 | 470 | 14
7081-T6 | 0.02 | 1.5 | 0.075 | 2 | 0.125 | 0.06 | 0.03 | 7.2 | 0.105 | 0 | 0 | 0 | 0 | 0 | 0 | 1 | 0 | 0 | 0 | 520 | 450 | 12
7081-T651 | 0.02 | 1.5 | 0.075 | 2 | 0.125 | 0.06 | 0.03 | 7.2 | 0.105 | 0 | 0 | 0 | 0 | 0 | 0 | 1 | 0 | 1 | 1 | 490 | 380 | 14
7085-T6 | 0.02 | 1.65 | 0.04 | 1.5 | 0.02 | 0.03 | 0.03 | 7.5 | 0.115 | 0 | 0 | 0 | 0 | 0 | 0 | 1 | 0 | 0 | 0 | 590 | 520 | 10
7085-T651 | 0.02 | 1.65 | 0.04 | 1.5 | 0.02 | 0.03 | 0.03 | 7.5 | 0.115 | 0 | 0 | 0 | 0 | 0 | 0 | 1 | 0 | 1 | 1 | 580 | 510 | 10
7093-T7451 | 0 | 1.5 | 0.075 | 2.5 | 0 | 0.06 | 0 | 9 | 0.14 | 0.1 | 0 | 0.275 | 0 | 0 | 0 | 0 | 1 | 1 | 1 | 570 | 490 | 8
7095-T7351 | 0 | 2.4 | 0.06 | 1.7 | 0.025 | 0.05 | 0.03 | 9.2 | 0.115 | 0 | 0 | 0 | 0 | 0 | 0 | 0 | 1 | 1 | 1 | 590 | 470 | 10
7099-T7451 | 0.02 | 1.75 | 0.075 | 1.95 | 0.02 | 0.06 | 0.03 | 7.9 | 0.1 | 0 | 0 | 0 | 0 | 0 | 0 | 0 | 1 | 1 | 1 | 530 | 485 | 10
7099-T7651 | 0.02 | 1.75 | 0.075 | 1.95 | 0.02 | 0.06 | 0.03 | 7.9 | 0.1 | 0 | 0 | 0 | 0 | 0 | 0 | 0 | 1 | 1 | 1 | 550 | 510 | 9
7108-T6 | 0 | 0.025 | 0.05 | 1.05 | 0.025 | 0.05 | 0.025 | 5 | 0.185 | 0 | 0 | 0 | 0 | 0 | 0 | 1 | 0 | 0 | 0 | 350 | 290 | 11
7116-T5 | 0 | 0.8 | 0.15 | 1.1 | 0.025 | 0.075 | 0.025 | 4.7 | 0 | 0 | 0.025 | 0 | 0 | 0 | 1 | 0 | 0 | 0 | 0 | 370 | 330 | 7.8
7129-T5 | 0.05 | 0.7 | 0.15 | 1.65 | 0.05 | 0.075 | 0.025 | 4.7 | 0 | 0 | 0.025 | 0 | 0 | 0 | 1 | 0 | 0 | 0 | 0 | 430 | 380 | 9.1
7129-T6 | 0.05 | 0.7 | 0.15 | 1.65 | 0.05 | 0.075 | 0.025 | 4.7 | 0 | 0 | 0.025 | 0 | 0 | 0 | 0 | 1 | 0 | 0 | 0 | 430 | 390 | 9
7136-T3511 | 0.025 | 2.2 | 0.075 | 2.15 | 0.025 | 0.06 | 0.05 | 8.9 | 0.15 | 0 | 0 | 0 | 0 | 0 | 0 | 0 | 0 | 1 | 1 | 550 | 505 | 7
7136-T74511 | 0.025 | 2.2 | 0.075 | 2.15 | 0.025 | 0.06 | 0.05 | 8.9 | 0.15 | 0 | 0 | 0 | 0 | 0 | 0 | 0 | 1 | 1 | 1 | 585 | 550 | 7
7136-T76511 | 0.025 | 2.2 | 0.075 | 2.15 | 0.025 | 0.06 | 0.05 | 8.9 | 0.15 | 0 | 0 | 0 | 0 | 0 | 0 | 0 | 1 | 1 | 1 | 620 | 595 | 7
7140-T7451 | 0.02 | 1.8 | 0.065 | 1.95 | 0.02 | 0.05 | 0.03 | 6.6 | 0.085 | 0 | 0 | 0 | 0 | 0 | 0 | 0 | 1 | 1 | 1 | 490 | 455 | 8
7140-T7651 | 0.02 | 1.8 | 0.065 | 1.95 | 0.02 | 0.05 | 0.03 | 6.6 | 0.085 | 0 | 0 | 0 | 0 | 0 | 0 | 0 | 1 | 1 | 1 | 510 | 485 | 6
7149-T73511 | 0.16 | 1.55 | 0.1 | 2.45 | 0.1 | 0.075 | 0.05 | 7.7 | 0 | 0 | 0 | 0 | 0 | 0 | 0 | 0 | 1 | 1 | 1 | 510 | 440 | 7
7150-T6151 | 0.02 | 2.2 | 0.075 | 2.35 | 0.05 | 0.06 | 0.03 | 6.4 | 0.115 | 0 | 0 | 0 | 0 | 0 | 0 | 1 | 0 | 1 | 1 | 595 | 550 | 8
7150-T651 | 0.02 | 2.2 | 0.075 | 2.35 | 0.05 | 0.06 | 0.03 | 6.4 | 0.115 | 0 | 0 | 0 | 0 | 0 | 0 | 1 | 0 | 1 | 1 | 580 | 540 | 7
7150-T7751 | 0.02 | 2.2 | 0.075 | 2.35 | 0.05 | 0.06 | 0.03 | 6.4 | 0.115 | 0 | 0 | 0 | 0 | 0 | 0 | 0 | 1 | 1 | 1 | 570 | 530 | 7
7150-T77511 | 0.02 | 2.2 | 0.075 | 2.35 | 0.05 | 0.06 | 0.03 | 6.4 | 0.115 | 0 | 0 | 0 | 0 | 0 | 0 | 0 | 1 | 1 | 1 | 605 | 570 | 8
7155-T76 | 0.025 | 2.3 | 0.125 | 2.05 | 0.05 | 0.125 | 0.05 | 8 | 0.115 | 0 | 0 | 0 | 0 | 0 | 0 | 0 | 1 | 1 | 1 | 585 | 565 | 7
7168-T6511 | 0.02 | 2 | 0.06 | 2.4 | 0.025 | 0.05 | 0.05 | 8.3 | 0.1 | 0 | 0 | 0 | 0 | 0 | 0 | 1 | 0 | 1 | 1 | 470 | 310 | 15
7175-T66 | 0.23 | 1.6 | 0.1 | 2.5 | 0.05 | 0.075 | 0.05 | 5.6 | 0 | 0 | 0 | 0 | 0 | 0 | 0 | 1 | 0 | 0 | 0 | 590 | 520 | 11
7175-T7351 | 0.23 | 1.6 | 0.1 | 2.5 | 0.05 | 0.075 | 0.05 | 5.6 | 0 | 0 | 0 | 0 | 0 | 0 | 0 | 0 | 1 | 1 | 1 | 505 | 435 | 13
7175-T736 | 0.23 | 1.6 | 0.1 | 2.5 | 0.05 | 0.075 | 0.05 | 5.6 | 0 | 0 | 0 | 0 | 0 | 0 | 0 | 0 | 1 | 0 | 0 | 550 | 485 | 12
7175-T74 | 0.23 | 1.6 | 0.1 | 2.5 | 0.05 | 0.075 | 0.05 | 5.6 | 0 | 0 | 0 | 0 | 0 | 0 | 0 | 0 | 1 | 0 | 0 | 524 | 455 | 11
7175-T7452 | 0.23 | 1.6 | 0.1 | 2.5 | 0.05 | 0.075 | 0.05 | 5.6 | 0 | 0 | 0 | 0 | 0 | 0 | 0 | 0 | 1 | 1 | 1 | 490 | 420 | 8
7175-T7454 | 0.23 | 1.6 | 0.1 | 2.5 | 0.05 | 0.075 | 0.05 | 5.6 | 0 | 0 | 0 | 0 | 0 | 0 | 0 | 0 | 1 | 1 | 1 | 515 | 450 | 7
7175-T76 | 0.23 | 1.6 | 0.1 | 2.5 | 0.05 | 0.075 | 0.05 | 5.6 | 0 | 0 | 0 | 0 | 0 | 0 | 0 | 0 | 1 | 1 | 1 | 505 | 425 | 8
7178-A | 0.23 | 2 | 0.25 | 2.75 | 0.15 | 0.2 | 0.1 | 6.8 | 0 | 0 | 0 | 0 | 1 | 0 | 0 | 0 | 0 | 0 | 0 | 276 | 165 | 10
7178-T6 | 0.23 | 2 | 0.25 | 2.75 | 0.15 | 0.2 | 0.1 | 6.8 | 0 | 0 | 0 | 0 | 0 | 0 | 0 | 1 | 0 | 0 | 0 | 565 | 524 | 6
7178-T62 | 0.23 | 2 | 0.25 | 2.75 | 0.15 | 0.2 | 0.1 | 6.8 | 0 | 0 | 0 | 0 | 0 | 0 | 0 | 1 | 0 | 0 | 0 | 545 | 503 | 6
7178-T6510 | 0.23 | 2 | 0.25 | 2.75 | 0.15 | 0.2 | 0.1 | 6.8 | 0 | 0 | 0 | 0 | 0 | 0 | 0 | 1 | 0 | 1 | 1 | 595 | 534 | 5
7178-T6511 | 0.23 | 2 | 0.25 | 2.75 | 0.15 | 0.2 | 0.1 | 6.8 | 0 | 0 | 0 | 0 | 0 | 0 | 0 | 1 | 0 | 1 | 1 | 565 | 509 | 6
7178-T76 | 0.23 | 2 | 0.25 | 2.75 | 0.15 | 0.2 | 0.1 | 6.8 | 0 | 0 | 0 | 0 | 0 | 0 | 0 | 0 | 1 | 1 | 1 | 524 | 455 | 11
7178-T7610 | 0.23 | 2 | 0.25 | 2.75 | 0.15 | 0.2 | 0.1 | 6.8 | 0 | 0 | 0 | 0 | 0 | 0 | 0 | 0 | 1 | 1 | 1 | 565 | 524 | 5
7178-T76511 | 0.23 | 2 | 0.25 | 2.75 | 0.15 | 0.2 | 0.1 | 6.8 | 0 | 0 | 0 | 0 | 0 | 0 | 0 | 0 | 1 | 1 | 1 | 535 | 415 | 6
7181-T6 | 0.02 | 1.55 | 0.05 | 1.95 | 0.075 | 0.04 | 0.03 | 7.3 | 0.13 | 0 | 0 | 0 | 0 | 0 | 0 | 1 | 0 | 0 | 0 | 560 | 510 | 12
7185-T6 | 0.05 | 1.65 | 0.125 | 1.5 | 0.05 | 0.125 | 0.03 | 7.6 | 0.115 | 0 | 0 | 0 | 0 | 0 | 0 | 1 | 0 | 0 | 0 | 600 | 540 | 12
7204-A | 0.15 | 0.1 | 0.175 | 1.5 | 0.45 | 0.15 | 0.1 | 4.5 | 0.125 | 0 | 0.05 | 0 | 1 | 0 | 0 | 0 | 0 | 0 | 0 | 220 | 120 | 13
7204-T4 | 0.15 | 0.1 | 0.175 | 1.5 | 0.45 | 0.15 | 0.1 | 4.5 | 0.125 | 0 | 0.05 | 0 | 0 | 1 | 0 | 0 | 0 | 0 | 0 | 360 | 220 | 13
7204-T6 | 0.15 | 0.1 | 0.175 | 1.5 | 0.45 | 0.15 | 0.1 | 4.5 | 0.125 | 0 | 0.05 | 0 | 0 | 0 | 0 | 1 | 0 | 0 | 0 | 380 | 310 | 11
7229-T651 | 0 | 0.7 | 0.04 | 1.65 | 0.015 | 0.03 | 0.025 | 4.7 | 0 | 0 | 0.025 | 0 | 0 | 0 | 0 | 1 | 0 | 1 | 1 | 530 | 470 | 9
7249-T76511 | 0.15 | 1.6 | 0.06 | 2.2 | 0.05 | 0.05 | 0.03 | 7.85 | 0 | 0 | 0 | 0 | 0 | 0 | 0 | 0 | 1 | 1 | 1 | 570 | 525 | 7
7255-T7751 | 0.02 | 2.3 | 0.045 | 2.05 | 0.025 | 0.03 | 0.03 | 8 | 0.115 | 0 | 0 | 0 | 0 | 0 | 0 | 0 | 1 | 1 | 1 | 625 | 605 | 8
7349-T76511 | 0.16 | 1.75 | 0.075 | 2.25 | 0.1 | 0.06 | 0.125 | 8.1 | 0.125 | 0 | 0 | 0 | 0 | 0 | 0 | 0 | 1 | 1 | 1 | 625 | 580 | 8
7449-T7651 | 0 | 1.75 | 0.075 | 2.25 | 0.1 | 0.06 | 0.125 | 8.1 | 0.125 | 0 | 0 | 0 | 0 | 0 | 0 | 0 | 1 | 1 | 1 | 580 | 530 | 8
7449-T7951 | 0 | 1.75 | 0.075 | 2.25 | 0.1 | 0.06 | 0.125 | 8.1 | 0.125 | 0 | 0 | 0 | 0 | 0 | 0 | 0 | 1 | 1 | 1 | 605 | 580 | 8
7449-T79511 | 0 | 1.75 | 0.075 | 2.25 | 0.1 | 0.06 | 0.125 | 8.1 | 0.125 | 0 | 0 | 0 | 0 | 0 | 0 | 0 | 1 | 1 | 1 | 625 | 600 | 8
7475-T61 | 0.215 | 1.55 | 0.06 | 2.25 | 0.03 | 0.05 | 0.03 | 5.7 | 0 | 0 | 0 | 0 | 0 | 0 | 0 | 1 | 0 | 0 | 0 | 530 | 465 | 13
7475-T62 | 0.215 | 1.55 | 0.06 | 2.25 | 0.03 | 0.05 | 0.03 | 5.7 | 0 | 0 | 0 | 0 | 0 | 0 | 0 | 1 | 0 | 0 | 0 | 550 | 485 | 12
7475-T651 | 0.215 | 1.55 | 0.06 | 2.25 | 0.03 | 0.05 | 0.03 | 5.7 | 0 | 0 | 0 | 0 | 0 | 0 | 0 | 1 | 0 | 1 | 1 | 570 | 505 | 11
7475-T7351 | 0.215 | 1.55 | 0.06 | 2.25 | 0.03 | 0.05 | 0.03 | 5.7 | 0 | 0 | 0 | 0 | 0 | 0 | 0 | 0 | 1 | 1 | 1 | 530 | 470 | 10

## Sheet2
| Wrought Aluminum |  | Cast Aluminum Alloys
F (as fabricated) | 주조나 압연, 단조, 주조 등과 같은 형태로 만들어진 합금으로, 특별한 열처리 과정 없이 기계적인 가공 과정을 거친 상태입니다. 기계적 특성에 대한 특정한 제한이 없으며, 일반적으로 후속 가공, 열처리를 거쳐 최종적인 형태로 사용됩니다. |  | F, as fabricated (제조상태): | 주조 공정을 거친 후 열처리나 기계적 처리가 없는 상태를 나타냅니다. 대부분 다이 주조로 생산된 주조 제품들에 많이 사용됩니다.
O, annealed: | 주조나 압연, 단조, 주조 등으로 형태가 만들어진 합금으로, 일부 시점에서 고온 가열 후 냉각하여 미세 구조를 안정화시킨 상태를 의미합니다. 이 과정은 합금의 낮은 강도 상태를 달성하기 위해 사용되며, 후속 가공성을 향상시키거나 강도와 인성을 최대화하기 위해 사용됩니다. |  | O, annealed (과립화): | 고온 안정화 처리를 거친 합금의 부드러워진 상태를 나타냅니다. 주로 연성을 향상시키고 치수 안정성을 높이기 위해 사용되지만, 완성 온도 처리로는 많이 사용되지 않습니다.
H, strain hardened: | 열처리가 불가능한 합금으로, 주로 압연, 단조 등을 통해 강도를 높이는 과정으로, 일반적으로 상온에서 수행됩니다. 이 표기는 일반적으로 냉간 가공량과 후속 열처리 조건을 나타냅니다. |  | T, thermally treated to produce stable tempers other than O or F (O 또는 F 외의 안정적인 온도 처리): | 용액 열처리 후 인공적인 시효를 통해 합금의 기계적 특성과 치수 안정성을 향상시키는 온도 처리를 나타냅니다. T4, T5, T6, T7로 4가지 하위 분류가 있으며, 각각 다양한 목적으로 사용됩니다.
W, solution heat treated: | 자연 시효 알루미늄 합금으로, 고온 가열 후 빠른 냉각을 통해 합금의 구조를 안정화시키는 과정입니다. 일부 시간 경과에 따라 강도가 증가할 수 있습니다. |  | T4: | 용액 열처리 후 추가적인 기계적 처리 없이 자연적으로 시효를 거친 상태로, 주로 불안정한 온도 처리입니다.
T, thermally treated to produce stable tempers other than F, O, or H: | 열처리 가능한 합금에서 자연 시효 또는 인공 시효를 거쳐 안정된 상태를 만들어내는 과정입니다. 합금에 따라 다양한 T 후속 처리 방법이 적용됩니다. |  | T5: | 주조 후 인공적인 시효를 거친 상태로, 치수 안정성을 향상시키고 강도를 높이기 위해 사용됩니다.
|  |  | T6: | 용액 열처리 후 최대의 시효를 거친 상태로, 높은 강도와 충분한 연성을 가지며, 속성과 치수를 안정시킵니다.
|  |  | T7: | 용액 열처리 후 과연화된 상태로, 높은 강도와 연성을 갖추며, 속성과 치수를 안정시킵니다.
함수 | 0.215 | 1.55 | 0.06 | 2.25 | 0.03 | 0.05 | 0.03 | 5.7 | 0 | 0 | 0 | 0
Aluminum, Al | 88.5 - 91.5 % | 88.5 - 91.5 % | As remainder |  | 90 |  |  | `
Chromium, Cr | 0.18 - 0.25 % | 0.18 - 0.25 % |  |  | 0.215
Copper, Cu | 1.2 - 1.9 % | 1.2 - 1.9 % |  |  | 1.55
Iron, Fe | <= 0.12 % | <= 0.12 % |  |  | 0.06
Magnesium, Mg | 1.9 - 2.6 % | 1.9 - 2.6 % |  |  | 2.25
Manganese, Mn | <= 0.06 % | <= 0.06 % |  |  | 0.03
Silicon, Si | <= 0.10 % | <= 0.10 % |  |  | 0.05
Titanium, Ti | <= 0.06 % | <= 0.06 % |  |  | 0.03
Zinc, Zn | 5.2 - 6.2 % | 5.2 - 6.2 % |  |  | 5.7

## Sheet3
class | Cr | Cu | Fe | Mg | Mn | Si | Ti | Zn | Zr | Ni | V | O
7001 | 0.265 | 2.1 | 0.2 | 3 | 0.1 | 0.175 | 0.1 | 7.4 | 0 | 0 | 0 | 0
7003 | 0.1 | 0.1 | 0.175 | 0.75 | 0.15 | 0.15 | 0.1 | 5.75 | 0.15 | 0 | 0 | 0
7004 | 0.025 | 0.025 | 0.175 | 1.5 | 0.45 | 0.125 | 0.025 | 4.2 | 0.15 | 0 | 0 | 0
7005 | 0.13 | 0.05 | 0.2 | 1.4 | 0.45 | 0.175 | 0.035 | 4.5 | 0.14 | 0 | 0 | 0
7009 | 0.175 | 0.95 | 0.1 | 2.5 | 0.05 | 0.1 | 0.1 | 6 | 0 | 0 | 0 | 0
7010 | 0.025 | 1.75 | 0.075 | 2.35 | 0.05 | 0.06 | 0.03 | 6.2 | 0.13 | 0.025 | 0 | 0
7012 | 0.02 | 1 | 0.125 | 2 | 0.115 | 0.075 | 0.05 | 6.15 | 0.14 | 0 | 0 | 0
7014 | 0 | 0.5 | 0.25 | 2.7 | 0.5 | 0.25 | 0.1 | 5.7 | 0.1 | 0.05 | 0 | 0
7015 | 0.075 | 0.105 | 0.15 | 1.7 | 0.05 | 0.1 | 0.05 | 4.9 | 0.15 | 0 | 0 | 0
7016 | 0 | 0.725 | 0.06 | 1.1 | 0.015 | 0.05 | 0.015 | 4.5 | 0 | 0 | 0.025 | 0
7017 | 0.175 | 0.1 | 0.225 | 2.5 | 0.275 | 0.175 | 0.075 | 4.6 | 0.175 | 0.05 | 0 | 0
7018 | 0.1 | 0.1 | 0.225 | 1.1 | 0.325 | 0.175 | 0.075 | 5 | 0.175 | 0.05 | 0 | 0
7019 | 0.1 | 0.1 | 0.225 | 2 | 0.325 | 0.175 | 0.075 | 4 | 0.175 | 0.05 | 0 | 0
7020 | 0.225 | 0.1 | 0.2 | 1.2 | 0.275 | 0.175 | 0.025 | 4.5 | 0.14 | 0 | 0 | 0
7021 | 0.025 | 0.125 | 0.2 | 1.5 | 0.05 | 0.125 | 0.05 | 5.5 | 0.13 | 0 | 0 | 0
7022 | 0.2 | 0.75 | 0.25 | 3.15 | 0.25 | 0.25 | 0.1 | 4.75 | 0 | 0 | 0 | 0
7023 | 0.2 | 0.75 | 0.25 | 2.5 | 0.35 | 0.25 | 0.05 | 5 | 0 | 0 | 0 | 0
7024 | 0.2 | 0.05 | 0.2 | 0.75 | 0.35 | 0.15 | 0.05 | 4 | 0 | 0 | 0 | 0
7026 | 0 | 0.75 | 0.06 | 1.7 | 0.125 | 0.04 | 0.025 | 4.9 | 0.115 | 0 | 0 | 0
7028 | 0.1 | 0.2 | 0.25 | 1.9 | 0.375 | 0.175 | 0.025 | 4.85 | 0.14 | 0 | 0 | 0
7029 | 0 | 0.7 | 0.06 | 1.65 | 0.015 | 0.05 | 0.025 | 4.7 | 0 | 0 | 0.025 | 0
7030 | 0.02 | 0.3 | 0.15 | 1.25 | 0.025 | 0.1 | 0.015 | 5.35 | 0.015 | 0 | 0 | 0
7031 | 0 | 0.05 | 1.1 | 0.05 | 0.25 | 0.15 | 0 | 1.3 | 0 | 0 | 0 | 0
7032 | 0.2 | 2 | 0.06 | 2 | 0.025 | 0.05 | 0.05 | 6 | 0 | 0 | 0 | 0
7033 | 0.1 | 1 | 0.15 | 1.75 | 0.05 | 0.075 | 0.05 | 5.1 | 0.115 | 0 | 0.025 | 0
7034 | 0.1 | 1 | 0.06 | 2.5 | 0.125 | 0.05 | 0 | 11.5 | 0.19 | 0 | 0 | 0
7035 | 0.025 | 0.175 | 0.125 | 3 | 0.05 | 0.075 | 0.035 | 0 | 0 | 0 | 0 | 0
7036 | 0.105 | 2.2 | 0.075 | 2.15 | 0.025 | 0.06 | 0.05 | 8.9 | 0.15 | 0 | 0 | 0
7037 | 0.02 | 0.85 | 0.05 | 1.7 | 0.25 | 0.06 | 0.05 | 8.4 | 0.155 | 0 | 0 | 0
7039 | 0.2 | 0.05 | 0.2 | 2.8 | 0.25 | 0.15 | 0.05 | 4 | 0 | 0 | 0 | 0
7040 | 0.02 | 1.9 | 0.065 | 2.05 | 0.02 | 0.05 | 0.03 | 6.2 | 0.085 | 0 | 0 | 0
7041 | 0.02 | 0.65 | 0.125 | 1.9 | 0.02 | 0.075 | 0.03 | 6.2 | 0.085 | 0 | 0 | 0
7042 | 0.025 | 1.6 | 0.1 | 2.4 | 0.3 | 0.1 | 0 | 7.2 | 0.155 | 0 | 0 | 0
7046 | 0.1 | 0.125 | 0.2 | 1.3 | 0.15 | 0.1 | 0.03 | 7.1 | 0.14 | 0 | 0 | 0
7047 | 0.025 | 0.02 | 0.075 | 1.55 | 0.02 | 0.06 | 0.04 | 7.5 | 0.1 | 0 | 0 | 0
7049 | 0.15 | 1.55 | 0.25 | 2.6 | 0.25 | 0.2 | 0.125 | 7.8 | 0.125 | 0 | 0 | 0
7050 | 0.02 | 2.3 | 0.075 | 2.25 | 0.05 | 0.06 | 0.03 | 6.2 | 0.115 | 0 | 0 | 0
7056 | 0 | 1.55 | 0.06 | 1.9 | 0.1 | 0.05 | 0.04 | 9.1 | 0.1 | 0 | 0 | 0
7060 | 0.2 | 2.2 | 0.1 | 1.7 | 0.1 | 0.075 | 0.025 | 6.8 | 0.025 | 0 | 0 | 0
7064 | 0.155 | 2.1 | 0.075 | 2.4 | 0 | 0.06 | 0 | 7.4 | 0.3 | 0 | 0 | 0
7065 | 0.02 | 2.1 | 0.04 | 1.65 | 0.02 | 0.03 | 0.03 | 7.7 | 0.1 | 0 | 0 | 0
7068 | 0.025 | 2 | 0.075 | 2.6 | 0.05 | 0.06 | 0.05 | 7.8 | 0.1 | 0 | 0 | 0
7075 | 0.23 | 1.6 | 0.25 | 2.5 | 0.15 | 0.2 | 0.1 | 5.6 | 0 | 0 | 0 | 0
7076 | 0 | 0.65 | 0.3 | 1.6 | 0.55 | 0.2 | 0.1 | 7.5 | 0 | 0 | 0 | 0
7081 | 0.02 | 1.5 | 0.075 | 2 | 0.125 | 0.06 | 0.03 | 7.2 | 0.105 | 0 | 0 | 0
7085 | 0.02 | 1.65 | 0.04 | 1.5 | 0.02 | 0.03 | 0.03 | 7.5 | 0.115 | 0 | 0 | 0
7093 | 0 | 1.5 | 0.075 | 2.5 | 0 | 0.06 | 0 | 9 | 0.14 | 0.1 | 0 | 0.275
7095 | 0 | 2.4 | 0.06 | 1.7 | 0.025 | 0.05 | 0.03 | 9.2 | 0.115 | 0 | 0 | 0
7099 | 0.02 | 1.75 | 0.075 | 1.95 | 0.02 | 0.06 | 0.03 | 7.9 | 0.1 | 0 | 0 | 0
7108 | 0 | 0.025 | 0.05 | 1.05 | 0.025 | 0.05 | 0.025 | 5 | 0.185 | 0 | 0 | 0
7116 | 0 | 0.8 | 0.15 | 1.1 | 0.025 | 0.075 | 0.025 | 4.7 | 0 | 0 | 0.025 | 0
7129 | 0.05 | 0.7 | 0.15 | 1.65 | 0.05 | 0.075 | 0.025 | 4.7 | 0 | 0 | 0.025 | 0
7136 | 0.025 | 2.2 | 0.075 | 2.15 | 0.025 | 0.06 | 0.05 | 8.9 | 0.15 | 0 | 0 | 0
7140 | 0.02 | 1.8 | 0.065 | 1.95 | 0.02 | 0.05 | 0.03 | 6.6 | 0.085 | 0 | 0 | 0
7149 | 0.16 | 1.55 | 0.1 | 2.45 | 0.1 | 0.075 | 0.05 | 7.7 | 0 | 0 | 0 | 0
7150 | 0.02 | 2.2 | 0.075 | 2.35 | 0.05 | 0.06 | 0.03 | 6.4 | 0.115 | 0 | 0 | 0
7155 | 0.025 | 2.3 | 0.125 | 2.05 | 0.05 | 0.125 | 0.05 | 8 | 0.115 | 0 | 0 | 0
7168 | 0.02 | 2 | 0.06 | 2.4 | 0.025 | 0.05 | 0.05 | 8.3 | 0.1 | 0 | 0 | 0
7175 | 0.23 | 1.6 | 0.1 | 2.5 | 0.05 | 0.075 | 0.05 | 5.6 | 0 | 0 | 0 | 0
7178 | 0.23 | 2 | 0.25 | 2.75 | 0.15 | 0.2 | 0.1 | 6.8 | 0 | 0 | 0 | 0
7181 | 0.02 | 1.55 | 0.05 | 1.95 | 0.075 | 0.04 | 0.03 | 7.3 | 0.13 | 0 | 0 | 0
7185 | 0.05 | 1.65 | 0.125 | 1.5 | 0.05 | 0.125 | 0.03 | 7.6 | 0.115 | 0 | 0 | 0
7204 | 0.15 | 0.1 | 0.175 | 1.5 | 0.45 | 0.15 | 0.1 | 4.5 | 0.125 | 0 | 0.05 | 0
7229 | 0 | 0.7 | 0.04 | 1.65 | 0.015 | 0.03 | 0.025 | 4.7 | 0 | 0 | 0.025 | 0
7249 | 0.15 | 1.6 | 0.06 | 2.2 | 0.05 | 0.05 | 0.03 | 7.85 | 0 | 0 | 0 | 0
7255 | 0.02 | 2.3 | 0.045 | 2.05 | 0.025 | 0.03 | 0.03 | 8 | 0.115 | 0 | 0 | 0
7349 | 0.16 | 1.75 | 0.075 | 2.25 | 0.1 | 0.06 | 0.125 | 8.1 | 0.125 | 0 | 0 | 0
7449 | 0 | 1.75 | 0.075 | 2.25 | 0.1 | 0.06 | 0.125 | 8.1 | 0.125 | 0 | 0 | 0
7475 | 0.215 | 1.55 | 0.06 | 2.25 | 0.03 | 0.05 | 0.03 | 5.7 | 0 | 0 | 0 | 0